## уточн.
Приложение к письму
от 05.11.2020г. №15-08/5128
Каталог строительных материалов, выпускаемых промышленными предприятиями Крымского района
Рубрика | Вид изделия | Обозначение документации | Марка | Изготовитель | Назначение изделия | Размеры (L), мм | Размеры (B), мм | Размеры (H), мм | Класс | Масса | Технические характеристики | Примечание
Бетонные и железобетонные изделия, товарный бетон | Блок керамзитовый (пустотелый) с круглыми отверстиями | ГОСТ 6133-99 | М-35 | ООО "Гром", 353366, Краснодарский край, Крымский район, ст.Нижнебаканская, ул.Горького, д.23, (86131) 2-82-36, abbasb@yandex.ru | блок стеновой | 390 | 190 | 188 | конструкционно-изоляционные | 13,2 |  | Блоки стеновые предназначены для применения в качестве несущих и самонесущих элементов в наружных стенах зданий и сооружений с сухим, нормальным режимами эксплуатации
Бетонные и железобетонные изделия, товарный бетон | Блок керамзитовый (пустотелый) с квадратными отверстиями | ГОСТ 6133-99 | М-35 | ООО "Гром", 353366, Краснодарский край, Крымский район, ст.Нижнебаканская, ул.Горького, д.23, (86131) 2-82-36, abbasb@yandex.ru | блок стеновой | 390 | 190 | 188 | конструкционно-изоляционные | 12.5 |  | Блоки стеновые предназначены для применения в качестве несущих и самонесущих элементов в наружных стенах зданий и сооружений с сухим, нормальным режимами эксплуатации
Бетонные и железобетонные изделия, товарный бетон | Полублок керамзито-бетонный (пустотелый) | ГОСТ 6133-99 | М-35 | ООО "Гром", 353366, Краснодарский край, Крымский район, ст.Нижнебаканская, ул.Горького, д.23, (86131) 2-82-36, abbasb@yandex.ru | блок перегородочный | 390 | 150 120 90 | 188 | конструкционно-изоляционные | 11,5 10 8,5 |  | Блоки перегородочные предназначены для внутренних стен и перегородок
Бетонные и железобетонные изделия, товарный бетон | Блок керамзито-бетонный вентканальный | ГОСТ 6133-99 | М-35 | ООО "Гром", 353366, Краснодарский край, Крымский район, ст.Нижнебаканская, ул.Горького, д.23, (86131) 2-82-36, abbasb@yandex.ru | блоки для вентиляционных каналов | 280 380 380 400 | 280 280 220 400 | 200 | конструкционно-изоляционные | 12,8 13,4 12 14 |  | Вентканальные блоки используются для монтажа встроенных и внешних каналов
Бетонные и железобетонные изделия, товарный бетон | Блок стеновой керамзитовый | БК |  | "Крымский завод ЖБИ" (ИП Иваник И.С.), 353388, Краснодарский край, г.Крымск, ул.Одесская, 17, тел. 8 (918) 49-49-918, 4949918@mail.ru, сайт site.krymskgbi.ru | кладка стен и перегородок | 190 | 190 | 390 |  | 14.2
Бетонные и железобетонные изделия, товарный бетон | Блок стеновой керамзитовый | БК25 |  | "Крымский завод ЖБИ" (ИП Иваник И.С.), 353388, Краснодарский край, г.Крымск, ул.Одесская, 17, тел. 8 (918) 49-49-918, 4949918@mail.ru, сайт site.krymskgbi.ru | кладка стен и перегородок | 250 | 190 | 390 |  | 17.3
Бетонные и железобетонные изделия, товарный бетон | Блок стеновой керамзитовый | БК32 |  | "Крымский завод ЖБИ" (ИП Иваник И.С.), 353388, Краснодарский край, г.Крымск, ул.Одесская, 17, тел. 8 (918) 49-49-918, 4949918@mail.ru, сайт site.krymskgbi.ru | кладка стен и перегородок | 320 | 190 | 390 |  | 23
Бетонные и железобетонные изделия, товарный бетон | Полублок стеновой керамзитовый | Пбк 12 |  | "Крымский завод ЖБИ" (ИП Иваник И.С.), 353388, Краснодарский край, г.Крымск, ул.Одесская, 17, тел. 8 (918) 49-49-918, 4949918@mail.ru, сайт site.krymskgbi.ru | кладка стен и перегородок | 120 | 190 | 390 |  | 9.2
Бетонные и железобетонные изделия, товарный бетон | Полублок стеновой керамзитовый | Пбк 9 |  | "Крымский завод ЖБИ" (ИП Иваник И.С.), 353388, Краснодарский край, г.Крымск, ул.Одесская, 17, тел. 8 (918) 49-49-918, 4949918@mail.ru, сайт site.krymskgbi.ru | кладка стен и перегородок | 90 | 190 | 390 |  | 7.5
Бетонные и железобетонные изделия, товарный бетон | Блок стеновой ракушечный | БР |  | "Крымский завод ЖБИ" (ИП Иваник И.С.), 353388, Краснодарский край, г.Крымск, ул.Одесская, 17, тел. 8 (918) 49-49-918, 4949918@mail.ru, сайт site.krymskgbi.ru | кладка стен и перегородок | 190 | 190 | 390 |  | 17.5
Бетонные и железобетонные изделия, товарный бетон | Блок стеновой ракушечный | БР 25 |  | "Крымский завод ЖБИ" (ИП Иваник И.С.), 353388, Краснодарский край, г.Крымск, ул.Одесская, 17, тел. 8 (918) 49-49-918, 4949918@mail.ru, сайт site.krymskgbi.ru | кладка стен и перегородок | 250 | 190 | 390 |  | 22
Бетонные и железобетонные изделия, товарный бетон | Полублок стеновой ракушечный | Пбр 12 |  | "Крымский завод ЖБИ" (ИП Иваник И.С.), 353388, Краснодарский край, г.Крымск, ул.Одесская, 17, тел. 8 (918) 49-49-918, 4949918@mail.ru, сайт site.krymskgbi.ru | кладка стен и перегородок | 120 | 190 | 390 |  | 11.7
Бетонные и железобетонные изделия, товарный бетон | Полублок стеновой ракушечный | Пбр 9 |  | "Крымский завод ЖБИ" (ИП Иваник И.С.), 353388, Краснодарский край, г.Крымск, ул.Одесская, 17, тел. 8 (918) 49-49-918, 4949918@mail.ru, сайт site.krymskgbi.ru | кладка стен и перегородок | 90 | 190 | 390 |  | 9.5
Бетонные и железобетонные изделия, товарный бетон | Блок фундаментный | ФБС 24-2-6 |  | "Крымский завод ЖБИ" (ИП Иваник И.С.), 353388, Краснодарский край, г.Крымск, ул.Одесская, 17, тел. 8 (918) 49-49-918, 4949918@mail.ru, сайт site.krymskgbi.ru | кладка стен, фундамент | 2380 | 200 | 580 |  | 660 |  | 12-2-6; 9-2-6
Бетонные и железобетонные изделия, товарный бетон | Блок фундаментный | ФБС 24-3-6 |  | "Крымский завод ЖБИ" (ИП Иваник И.С.), 353388, Краснодарский край, г.Крымск, ул.Одесская, 17, тел. 8 (918) 49-49-918, 4949918@mail.ru, сайт site.krymskgbi.ru | фундамент | 2380 | 300 | 580 |  | 970 |  | 12-3-6; 9-3-6
Бетонные и железобетонные изделия, товарный бетон | Блок фундаментный | ФБС 24-4-6 |  | "Крымский завод ЖБИ" (ИП Иваник И.С.), 353388, Краснодарский край, г.Крымск, ул.Одесская, 17, тел. 8 (918) 49-49-918, 4949918@mail.ru, сайт site.krymskgbi.ru | фундамент | 2380 | 400 | 580 |  | 1300 |  | 12-4-6; 9-4-6
Бетонные и железобетонные изделия, товарный бетон | Блок фундаментный | ФБС 24-5-6 |  | "Крымский завод ЖБИ" (ИП Иваник И.С.), 353388, Краснодарский край, г.Крымск, ул.Одесская, 17, тел. 8 (918) 49-49-918, 4949918@mail.ru, сайт site.krymskgbi.ru | фундамент | 2380 | 500 | 580 |  | 1630 |  | 12-5-6; 9-5-6
Бетонные и железобетонные изделия, товарный бетон | Блок фундаментный | ФБС 24-6-6 |  | "Крымский завод ЖБИ" (ИП Иваник И.С.), 353388, Краснодарский край, г.Крымск, ул.Одесская, 17, тел. 8 (918) 49-49-918, 4949918@mail.ru, сайт site.krymskgbi.ru | фундамент | 2380 | 600 | 580 |  | 1960 |  | 12-6-6; 9-6-6
Бетонные и железобетонные изделия, товарный бетон | Кольцо стеновое | фундамент КС 20.9 |  | "Крымский завод ЖБИ" (ИП Иваник И.С.), 353388, Краснодарский край, г.Крымск, ул.Одесская, 17, тел. 8 (918) 49-49-918, 4949918@mail.ru, сайт site.krymskgbi.ru | устройство канализационного колодца | 2200 | 2000 | 890 |  | 1500
Бетонные и железобетонные изделия, товарный бетон | Кольцо стеновое | КС 15.9 |  | "Крымский завод ЖБИ" (ИП Иваник И.С.), 353388, Краснодарский край, г.Крымск, ул.Одесская, 17, тел. 8 (918) 49-49-918, 4949918@mail.ru, сайт site.krymskgbi.ru | устройство канализационного колодца | 1700 | 1500 | 890 |  | 1000
Бетонные и железобетонные изделия, товарный бетон | Кольцо стеновое | КС 10.9 |  | "Крымский завод ЖБИ" (ИП Иваник И.С.), 353388, Краснодарский край, г.Крымск, ул.Одесская, 17, тел. 8 (918) 49-49-918, 4949918@mail.ru, сайт site.krymskgbi.ru | устройство канализационного колодца | 1200 | 1000 | 890 |  | 750
Бетонные и железобетонные изделия, товарный бетон | Кольцо стеновое | КС 7.9 |  | "Крымский завод ЖБИ" (ИП Иваник И.С.), 353388, Краснодарский край, г.Крымск, ул.Одесская, 17, тел. 8 (918) 49-49-918, 4949918@mail.ru, сайт site.krymskgbi.ru | устройство канализационного колодца | 900 | 700 | 890 |  | 500
Бетонные и железобетонные изделия, товарный бетон | Плита перекрытия | ПП 20-1 |  | "Крымский завод ЖБИ" (ИП Иваник И.С.), 353388, Краснодарский край, г.Крымск, ул.Одесская, 17, тел. 8 (918) 49-49-918, 4949918@mail.ru, сайт site.krymskgbi.ru | устройство канализационного колодца | 2200 | 700 | 120 |  | 1400
Бетонные и железобетонные изделия, товарный бетон | Плита перекрытия | ПП 15-1 |  | "Крымский завод ЖБИ" (ИП Иваник И.С.), 353388, Краснодарский край, г.Крымск, ул.Одесская, 17, тел. 8 (918) 49-49-918, 4949918@mail.ru, сайт site.krymskgbi.ru | устройство канализационного колодца | 1700 | 700 | 120 |  | 700
Бетонные и железобетонные изделия, товарный бетон | Плита перекрытия | ПП 10-1 |  | "Крымский завод ЖБИ" (ИП Иваник И.С.), 353388, Краснодарский край, г.Крымск, ул.Одесская, 17, тел. 8 (918) 49-49-918, 4949918@mail.ru, сайт site.krymskgbi.ru | устройство канализационного колодца | 1200 | 700 | 100 |  | 250
Бетонные и железобетонные изделия, товарный бетон | Плита днища | ПН 10 ТУ |  | "Крымский завод ЖБИ" (ИП Иваник И.С.), 353388, Краснодарский край, г.Крымск, ул.Одесская, 17, тел. 8 (918) 49-49-918, 4949918@mail.ru, сайт site.krymskgbi.ru | устройство канализационного колодца | 1500 |  | 100 |  | 483
Бетонные и железобетонные изделия, товарный бетон | Плита днища | ПН 15 ТУ |  | "Крымский завод ЖБИ" (ИП Иваник И.С.), 353388, Краснодарский край, г.Крымск, ул.Одесская, 17, тел. 8 (918) 49-49-918, 4949918@mail.ru, сайт site.krymskgbi.ru | устройство канализационного колодца | 1700 |  | 120 |  | 700
Бетонные и железобетонные изделия, товарный бетон | Плита днища | ПН 20 ТУ |  | "Крымский завод ЖБИ" (ИП Иваник И.С.), 353388, Краснодарский край, г.Крымск, ул.Одесская, 17, тел. 8 (918) 49-49-918, 4949918@mail.ru, сайт site.krymskgbi.ru | устройство канализационного колодца | 2200 |  | 120 |  | 1200
Бетонные и железобетонные изделия, товарный бетон | Лоток ж/б | не указано |  | "Крымский завод ЖБИ" (ИП Иваник И.С.), 353388, Краснодарский край, г.Крымск, ул.Одесская, 17, тел. 8 (918) 49-49-918, 4949918@mail.ru, сайт site.krymskgbi.ru | устройство теплотрасс или ливневой канализации | 2970 | 570 | 530 |  | 900
Бетонные и железобетонные изделия, товарный бетон | Лоток ж/б | не указано |  | "Крымский завод ЖБИ" (ИП Иваник И.С.), 353388, Краснодарский край, г.Крымск, ул.Одесская, 17, тел. 8 (918) 49-49-918, 4949918@mail.ru, сайт site.krymskgbi.ru | устройство теплотрасс или ливневой канализации | 2970 | 780 | 530 |  | 950
Бетонные и железобетонные изделия, товарный бетон | Плита дорожная | П 30.18 |  | "Крымский завод ЖБИ" (ИП Иваник И.С.), 353388, Краснодарский край, г.Крымск, ул.Одесская, 17, тел. 8 (918) 49-49-918, 4949918@mail.ru, сайт site.krymskgbi.ru | для устройства покрытий временных и постоянных автодорог | 3000 | 1750 | 170 |  | 2200
Бетонные и железобетонные изделия, товарный бетон | Плита дорожная, аэродромная | ПДН, ПАГ 14 |  | "Крымский завод ЖБИ" (ИП Иваник И.С.), 353388, Краснодарский край, г.Крымск, ул.Одесская, 17, тел. 8 (918) 49-49-918, 4949918@mail.ru, сайт site.krymskgbi.ru | для устройства покрытий временных и постоянных автодорог | 6000 | 2000 | 140 |  | 4200
Бетонные и железобетонные изделия, товарный бетон | Бордюр дорожный БР | БР 100.30-18 |  | "Крымский завод ЖБИ" (ИП Иваник И.С.), 353388, Краснодарский край, г.Крымск, ул.Одесская, 17, тел. 8 (918) 49-49-918, 4949918@mail.ru, сайт site.krymskgbi.ru | дорожное благоустройство | 1000 | 300 | 180 |  | 120
Бетонные и железобетонные изделия, товарный бетон | Опоры СВ 95-3 | Опоры СВ 95-3 |  | "Крымский завод ЖБИ" (ИП Иваник И.С.), 353388, Краснодарский край, г.Крымск, ул.Одесская, 17, тел. 8 (918) 49-49-918, 4949918@mail.ru, сайт site.krymskgbi.ru | предназначены для сооружений линии электропередач | 9500 |  |  |  | 800
Бетонные и железобетонные изделия, товарный бетон | Кабельные колодца связи (телефонные колодца) | ККС-2 |  | "Крымский завод ЖБИ" (ИП Иваник И.С.), 353388, Краснодарский край, г.Крымск, ул.Одесская, 17, тел. 8 (918) 49-49-918, 4949918@mail.ru, сайт site.krymskgbi.ru | для прокладки кабельных систем связи в толще грунта | 1360 | 1060 | 1570 |  | 1550
Бетонные и железобетонные изделия, товарный бетон | Кабельные колодца связи (телефонные колодца) | ККС-3 |  | "Крымский завод ЖБИ" (ИП Иваник И.С.), 353388, Краснодарский край, г.Крымск, ул.Одесская, 17, тел. 8 (918) 49-49-918, Inna.GBI.krimsk3300116@mail.ru, сайт site.krymskgbi.ru | для прокладки кабельных систем связи в толще грунта | 1950 | 1160 | 1770 |  | 2570
Бетонные и железобетонные изделия, товарный бетон | Кабельные колодца связи (телефонные колодца) | ККС-4 |  | "Крымский завод ЖБИ" (ИП Иваник И.С.), 353388, Краснодарский край, г.Крымск, ул.Одесская, 17, тел. 8 (918) 49-49-918, 4949918@mail.ru, сайт site.krymskgbi.ru | для прокладки кабельных систем связи в толще грунта | 2380 | 1320 | 1000 |  | 4016
Бетонные и железобетонные изделия, товарный бетон | ЖБИ | ЖБИ |  | "Крымский завод ЖБИ" (ИП Иваник И.С.), 353388, Краснодарский край, г.Крымск, ул.Одесская, 17, тел. 8 (918) 49-49-918, 4949918@mail.ru, сайт site.krymskgbi.ru | индивидуальные чертежи заказчиков
Бетонные и железобетонные изделия, товарный бетон | Блок керамзитовый | ГОСТ 6133-99 | М75 | ИП Лапчев И.В., Краснодарский край, Крымск, ул.М.Жукова 53, 8 (918) 993-77-70, lapcheva25@mail.ru | Строительство многоэтажных, и малоэтажных зданий и сооружений. Любые виды строительных работ | 390 | 190 | 190 | камни стеновые | 13 | Высокая огнеустойчивость обуславливает применение для возведения гражданских и промышленных объектов любой категории, усадка 0,3-0,5 мм/м, обеспечивают достаточную шумоизоляцию без организации дополнительной системы поглощения звуков, паропроницаемость 0,3-0,9 мг/(м*ч*Па), теплопроводимость в пределах 0,19-0,36Вт/м*С, кислотоустойчивость, неприхотливость и долговечность-сохраняют первоночальные эксплуатационные показатели не менее 50 лет | Блок стеновой предназначен для многоэтажного, частного, гаражного и вспомогательного строительства
Бетонные и железобетонные изделия, товарный бетон | Полублок стеновой керамзитовый (12) | ГОСТ 6133-99 | М75 | ИП Лапчев И.В., Краснодарский край, Крымск, ул.М.Жукова 53, 8 (918) 993-77-70, lapcheva25@mail.ru | Строительство многоэтажных, и малоэтажных зданий и сооружений. Любые виды строительных работ | 390 | 120 | 190 | камни стеновые | 7.5 | Высокая огнеустойчивость обуславливает применение для возведения гражданских и промышленных объектов любой категории, усадка 0,3-0,5 мм/м, обеспечивают достаточную шумоизоляцию без организации дополнительной системы поглощения звуков, паропроницаемость 0,3-0,9 мг/(м*ч*Па), теплопроводимость в пределах 0,19-0,36Вт/м*С, кислотоустойчивость, неприхотливость и долговечность-сохраняют первоночальные эксплуатационные показатели не менее 50 лет | усиленный перегородочный ракушечный блок
Бетонные и железобетонные изделия, товарный бетон | Блок керамзитовый (20) с овальными отверстиями | ГОСТ 6133-99 | М50 | ИП Лапчев И.В., Краснодарский край, Крымск, ул.М.Жукова 53, 8 (918) 993-77-70, lapcheva25@mail.ru | Строительство многоэтажных, и малоэтажных зданий и сооружений. Любые виды строительных работ | 390 | 190 | 190 | камни стеновые | 12.5 | Высокая огнеустойчивость обуславливает применение для возведения гражданских и промышленных объектов любой категории, усадка 0,3-0,5 мм/м, обеспечивают достаточную шумоизоляцию без организации дополнительной системы поглощения звуков, паропроницаемость 0,3-0,9 мг/(м*ч*Па), теплопроводимость в пределах 0,19-0,36Вт/м*С, кислотоустойчивость, неприхотливость и долговечность-сохраняют первоночальные эксплуатационные показатели не менее 50 лет | Блок стеновой предназначен для многоэтажного, частного, гаражного и вспомогательного строительства
Бетонные и железобетонные изделия, товарный бетон | Блок ракушечный (20) с овальными отверстиями | ГОСТ 6133-99 | М35 | ИП Лапчев И.В., Краснодарский край, Крымск, ул.М.Жукова 53, 8 (918) 993-77-70, lapcheva25@mail.ru | Строительство многоэтажных, и малоэтажных зданий и сооружений. Любые виды строительных работ | 390 | 190 | 190 | камни стеновые | 17.5 |  | Блок стеновой предназначен для многоэтажного, частного, гаражного и вспомогательного строительства
Бетонные и железобетонные изделия, товарный бетон | Блок ракушечный | ГОСТ 6133-99 | М75 | ИП Лапчев И.В., Краснодарский край, Крымск, ул.М.Жукова 53, 8 (918) 993-77-70, lapcheva25@mail.ru | Строительство многоэтажных, и малоэтажных зданий и сооружений. Любые виды строительных работ | 390 | 190 | 190 | камни стеновые | 21 |  | Блок стеновой предназначен для многоэтажного, частного, гаражного и вспомогательного строительства
Бетонные и железобетонные изделия, товарный бетон | Полублок ракушечный (12) | ГОСТ 6133-99 | М75 | ИП Лапчев И.В., Краснодарский край, Крымск, ул.М.Жукова 53, 8 (918) 993-77-70, lapcheva25@mail.ru | Строительство многоэтажных, и малоэтажных зданий и сооружений. Любые виды строительных работ | 390 | 120 | 190 | камни стеновые | 12.5 |  | Усиленный перегородочный ракушечный блок
Бетонные и железобетонные изделия, товарный бетон | Блок керамзитовый (32) | ГОСТ 6133-99 | М75 | ИП Лапчев И.В., Краснодарский край, Крымск, ул.М.Жукова 53, 8 (918) 993-77-70, lapcheva25@mail.ru | Строительство многоэтажных, и малоэтажных зданий и сооружений. Любые виды строительных работ | 390 | 320 | 190 | камни стеновые | 22 |  | Блок стеновой предназначен для многоэтажного, частного, гаражного и вспомогательного строительства
Бетонные и железобетонные изделия, товарный бетон | Блок ракушечный (32) | ГОСТ 6133-99 | М75 | ИП Лапчев И.В., Краснодарский край, Крымск, ул.М.Жукова 53, 8 (918) 993-77-70, lapcheva25@mail.ru | Строительство многоэтажных, и малоэтажных зданий и сооружений. Любые виды строительных работ | 390 | 320 | 190 | камни стеновые | 47 |  | Блок стеновой предназначен для многоэтажного, частного, гаражного и вспомогательного строительства
Бетонные и железобетонные изделия, товарный бетон | Полублок керамзитовый (9) | ГОСТ 6133-99 | М75 | ИП Лапчев И.В., Краснодарский край, Крымск, ул.М.Жукова 53, 8 (918) 993-77-70, lapcheva25@mail.ru | Строительство многоэтажных, и малоэтажных зданий и сооружений. Любые виды строительных работ | 390 | 90 | 190 | камни стеновые | 4.5 |  | Облегченный перегородочный керамзитобетонный блок
Бетонные и железобетонные изделия, товарный бетон | Полублок ракушечный (9) | ГОСТ 6133-99 | М75 | ИП Лапчев И.В., Краснодарский край, Крымск, ул.М.Жукова 53, 8 (918) 993-77-70, lapcheva25@mail.ru | Строительство многоэтажных, и малоэтажных зданий и сооружений. Любые виды строительных работ | 390 | 90 | 190 | камни стеновые | 7.2 |  | Облегченный перегородочный керамзитобетонный блок
Бетонные и железобетонные изделия, товарный бетон | Бордюр дорожный | ГОСТ 6665-91 | БР 100.30.15 | ИП Лапчев И.В., Краснодарский край, Крымск, ул.М.Жукова 53, 8 (918) 993-77-70, lapcheva25@mail.ru | благоустройство территории | 1000 | 150 | 300 | камень бордюрный | 100 | Класс и марка бетона прочности –В 4.0; прочность бетона 90 кг/см3 по ГОСТ 18105, марка бетона по морозостойкости F 150 F 200, марка бетона по водонепроницаемости W 6 ГОСТ 12730.3-78 | Отделение проезжей части улиц и дорог от тротуаров, газонов, площадок и т.
Бетонные и железобетонные изделия, товарный бетон | Бордюр тротуарный | ГОСТ 6665-91 | БР 100.30.15 | ИП Лапчев И.В., Краснодарский край, Крымск, ул.М.Жукова 53, 8 (918) 993-77-70, lapcheva25@mail.ru | благоустройство территории | 1000 | 80 | 200 | камень бордюрный | 30 | Класс и марка бетона прочности –В 4.0; прочность бетона 90 кг/см3 по ГОСТ 18105, марка бетона по морозостойкости F 150 F 200, марка бетона по водонепроницаемости W 6 ГОСТ 12730.3-78 | Отделение пешеходных дорожек и тротуаров от газонов
Бетонные и железобетонные изделия, товарный бетон | Газобетонный блок |  |  | ООО " Блок-Риф", 353360, Краснодарский край, Крымский район, ст.Троицкая, ул.Калинина,д.13 ; +7(861)316-71-75 blok-rif@mail.ru Blok-rif @mail.ru | универсальный недорогой строительный материал для возведения стен и перегородок | 598 | 250 198 170 150 125 098 | 295 | ячеистый | 24 | Марка плотности - В500; Класс- В 1,5
Бетонные и железобетонные изделия, товарный бетон | Блок ФБС-4-6-24 |  |  | ИП Кишапиди Д.И. г. Крымск ул.Луначарского, 57, 8 (918) 43-133-48, (86131) 2-16-18 ksp1738@yandex.ru | использование в строительстве | 2400 | 400 | 600 |  | 1300
Бетонные и железобетонные изделия, товарный бетон | Блок м\ц керамзитовый |  |  | ИП Кишапиди Д.И. г. Крымск ул.Луначарского, 57, 8 (918) 43-133-48, (86131) 2-16-18 ksp1738@yandex.ru | использование в строительстве | 400 | 200 | 200 |  | 14
Бетонные и железобетонные изделия, товарный бетон | Кольцо КС-10-9 |  |  | ИП Кишапиди Д.И. г. Крымск ул.Луначарского, 57, 8 (918) 43-133-48, (86131) 2-16-18 ksp1738@yandex.ru | использование в строительстве | 1500 |  | 1000 |  | 1400
Бетонные и железобетонные изделия, товарный бетон | Лоток ж\б -30-4-4 |  |  | ИП Кишапиди Д.И. г. Крымск ул.Луначарского, 57, 8 (918) 43-133-48, (86131) 2-16-18 ksp1738@yandex.ru | использование в строительстве | 3000 | 400 | 400 |  | 550
Элементы благоустройства и тротуарная плитка | Вазон цветочный ж\б |  |  | ИП Кишапиди Д.И. г. Крымск ул.Луначарского, 57, 8 (918) 43-133-48, (86131) 2-16-18 ksp1738@yandex.ru | использование в строительстве | 650 |  | 450 |  | 45
Бетонные и железобетонные изделия, товарный бетон | Бордюр садовый |  |  | ИП Кишапиди Д.И. г. Крымск ул.Луначарского, 57, 8 (918) 43-133-48, (86131) 2-16-18 ksp1738@yandex.ru | использование в строительстве | 1000 | 70 | 210 |  | 30
Элементы благоустройства и тротуарная плитка | Плитка тротуарная |  |  | ИП Кишапиди Д.И. г. Крымск ул.Луначарского, 57, 8 (918) 43-133-48, (86131) 2-16-18 ksp1738@yandex.ru | использование в строительстве | 1000 | 1000 | 40 |  | 70
| Хомуты .лягушки |  |  | ИП Кишапиди Д.И. г. Крымск ул.Луначарского, 57, 8 (918) 43-133-48, (86131) 2-16-18 ksp1738@yandex.ru | использование в строительстве | 200 | 200 | 200 |  | 0.5
| Металлоконструкции |  |  | ИП Кишапиди Д.И. г. Крымск ул.Луначарского, 57, 8 (918) 43-133-48, (86131) 2-16-18 ksp1738@yandex.ru | использование в строительстве
| Столярные изделия, погонаж |  |  | ИП Кишапиди Д.И. г. Крымск ул.Луначарского, 57, 8 (918) 43-133-48, (86131) 2-16-18 ksp1738@yandex.ru | использование в строительстве
| Туалет дачный |  |  | ИП Кишапиди Д.И. г. Крымск ул.Луначарского, 57, 8 (918) 43-133-48, (86131) 2-16-18 ksp1738@yandex.ru | использование в строительстве
Нерудные материалы | Керамзитовый гравий | ГОСТ 32496-2013 | марка по прочности, не менее П125 | ООО "Крымск-Керамзит", 353389, Краснодарский край, г.Крымск, ул.Строительная, 65Б, 8 (918) 313-77-71, 8 (918) 171-13-45 (отдел продаж) e-mail: krymsk_keramzit@mail.ru | Искусственный пористый заполнитель для лёгких бетонов | Фракция от 10 мм до 20 мм |  |  |  | марка по насыпной плотности 600 кг/м3 |  | Удельная активность естественных радионуклеидов < 370 БК/кг. Протокол испытаний №01/05/05/2 от 01.02.2019г.
Нерудные материалы | Керамзитовый щебень | ГОСТ 32496-2013 | марка по прочности, не менее П150 | ООО "Крымск-Керамзит", 353389, Краснодарский край, г.Крымск, ул.Строительная, 65Б, 8 (918) 313-77-71, 8 (918) 171-13-45 (отдел продаж) e-mail: krymsk_keramzit@mail.ru | Искусственный пористый заполнитель для лёгких бетонов | Фракция от 5 мм до 10 мм |  |  |  | марка по насыпной плотности 700 кг/м3 |  | Удельная активность естественных радионуклеидов < 370 БК/кг. Протокол испытаний №01/05/05/2 от 01.02.2019г.
Нерудные материалы | Керамзитовый песок | ГОСТ 32496-2013 | марка по прочности, не менее П150 | ООО "Крымск-Керамзит", 353389, Краснодарский край, г.Крымск, ул.Строительная, 65Б, 8 (918) 313-77-71, 8 (918) 171-13-45 (отдел продаж) e-mail: krymsk_keramzit@mail.ru | Искусственный пористый заполнитель для лёгких бетонов | Фракция от 0 мм до 5 мм |  |  |  | марка по насыпной плотности 700 кг/м3 |  | Удельная активность естественных радионуклеидов < 370 БК/кг. Протокол испытаний №01/05/05/2 от 01.02.2019г.
Нерудные материалы | Щебень известняка | ГОСТ 8267-93 | М-400 | ЗАО "АББА", Краснодарский край, Крымский район, ст.Нижнебаканская, ул.Заводская, д.1, (86131) 2-82-36, abbasb@yandex.ru | щебень для отсыпки дорог, стройплощадок | 0-20 мм 20-40 мм 40-70 мм 70-150 мм 150+ мм |  |  |  | 1300 кг/м3 |  | Известняковый щебень применяется в различных отраслях строительства, промышленного производства и для оформления придомовой территории. Материал пользуется популярностью при производстве железобетонных изделий различной сложности и назначения. Использование щебня из известняка снижает общую себестоимость конструкций из бетона при сохранении основных показателей: прочности, морозоустойчивости и пр.
Нерудные материалы | Керамзитовый гравий |  |  | ЗАО "АББА", Краснодарский край, Крымский район, ст.Нижнебаканская, ул.Заводская, д.1, (86131) 2-82-36, abbasb@yandex.ru | сыпучий материал для изготовления блоков, утепления | 0-5 5-10 10-20 20-40 |  |  |  | 900 700 550 500 |  | Керамзит - это стройматериал, который используют как заполнитель в легком бетоне или в качестве засыпки в конструкции здания, имеющий звукоизоляционное и теплоизоляционное назначение. Керамзит выглядит как гравий или щебень
Нерудные материалы | Щебень известняковых пород |  |  | ООО "Мергель" 353389, Краснодарский край, г. Крымск, ул. М. Жукова,115 8(86131) 5-26-39 | Строительные работы, дорожные работы | Фракции 0-10 (отсев), 20-40, 40-70, 30-150, 0-500 (горная масса) |  |  |  |  | Указаны в паспортах качества соответствующих фракций | Отгрузка по погодным условиям
Нерудные материалы | Камень бутовый Щебень известняковых пород | ТУ | М400 | ООО "Камень-Т", Краснодарский край, г.Крымск, ул.Таманская, 2а, (86131) 4-73-64, ugvodoprovod@mail.ru | Берегоукрепительные, дорожные работы | фракция 50-150, крупный весом до 5 тн. Щебень фракций 20-40; 40-70 |  |  |  | 1400 кг/м3
Кирпич | Кирпич керамический ручной формовки 0,78 НФ | ГОСТ 530-2012 | 125 | ООО "Варениковский завод строительных материалов", 353371, Краснодарский край, Крымский район, ст.Варениковская, ул.Чкалова, 134, (86131) 7-15-69, (918) 930-66-42, vzsm_zavod@mail.ru | лицевой WDF | 210 | 100 | 65 | 2,0 класс средней плотности (обыкновенный от 1410 до 2000 кг/м куб.) | 2.2 | Марка кирпича на сжатие 100 Водопоглощение 12%; Морозостойкость F50; Удельная эффективная активность естественных радионуклидов - 1 класс применения 144 Бк/кг; Группа технологической эффективности - Малоэффективные (обыкновенные) λ= 0,55 Вт/м °С | ПО - полнотелый, Крф-л-0.7НФ/50
Отделочные материалы | Панели ПВХ |  |  | ИП Иванов П.Н., 353384, Краснодарский край, г. Крымск, ул. Торговая 8а, Ivplast@mail.ru, 8 (918) 433-37-01, 8 (918) 635-17-77, www.ivplast.сom | внутренняя и наружная отделка | под заказ | 250 | 8 |  | 2 кг/м2 |  | срок службы до 10 лет
Отделочные материалы | Поликарбонат |  |  | ИП Иванов П.Н., 353384, Краснодарский край, г. Крымск, ул. Торговая 8а, Ivplast@mail.ru, 8 (918) 433-37-01, 8 (918) 635-17-77, www.ivplast.сom | наружная отделка | 6000 12000 | 210000 | 3,5-16 |  | от 0,7кг до 1,6кг/м2 |  | срок службы до 10 лет
Отделочные материалы | Подоконник |  |  | ИП Иванов П.Н., 353384, Краснодарский край, г. Крымск, ул. Торговая 8а, Ivplast@mail.ru, 8 (918) 433-37-01, 8 (918) 635-17-77, www.ivplast.сom | внутренняя отделка | под заказ | 100-700 | 20 |  | 9 кг/м2 |  | срок службы до 20 лет
Отделочные материалы | Сайдинг |  |  | ИП Иванов П.Н., 353384, Краснодарский край, г. Крымск, ул. Торговая 8а, Ivplast@mail.ru, 8 (918) 433-37-01, 8 (918) 635-17-77, www.ivplast.сom | наружная отделка | 366 | 23 | 11 |  | 1,9 кг/м2 |  | срок службы до 10 лет
Трубная продукция | Трубы канализационные |  |  | ИП Иванов П.Н., 353384, Краснодарский край, г. Крымск, ул. Торговая 8а, Ivplast@mail.ru, 8 (918) 433-37-01, 8 (918) 635-17-77, www.ivplast.сom | внутренняя и наружная отделка | от 500 до 4000 | 50 110 | от 2,2 до 3,2 |  | от 0,5кг до 5кг м/п |  | срок службы до 30 лет
Окна, двери, витражи | Изделия из ПВХ профиля (витражи, оконные блоки, дверные блоки) |  |  | ООО "АлАн и Ко" 353383, г.Крымск, ул.Строительная, 69/1 тел.8(918)445-24-01, 8(918)645-51-11 kulakowaa@mail.ru | использование в строительстве | под заказ | [5 empty] | ПВХ-профиль
Окна, двери, витражи | Изделия из алюминиевого профиля (витражи, оконные блоки, дверные блоки) |  |  | ООО "АлАн и Ко" 353383, г.Крымск, ул.Строительная, 69/1 тел.8(918)445-24-01,8(918)645-51-11 kulakowaa@mail.ru | использование в строительстве | под заказ | [5 empty] | алюминиевый профиль
Окна, двери, витражи | Изделия из ПВХ профиля (витражи, оконные блоки, дверные блоки) |  |  | ООО "Окна Плюс" 353386, г.Крымск, ул.Линейная, 85 тел.(86131) 5-38-76, 8 (918) 4697501, dimal.07@mail.ru | использование в строительстве | под заказ | [5 empty] | ПВХ-профиль
Изделия из гипса и цемента | Лист хризотилцементный 7-волновый СВ40/150 по ГОСТ 30340-2012 |  |  | ООО "Черноморский фиброцементный завод", 353384, Краснодарский край, г.Крымск, ул.Торговая, д.6Б. Тел. 8 (86131) 51330, 51396 E-mail chfz2018@gmail.com. chfz2018@bk.ru, Сайт http://шиферзавод.рф | Кровельный материал | 1750 | 980 | 5.8 | НГ | 20 | Сосредоточенная нагрузка от штампа кгс не менее 150
Изделия из гипса и цемента | Лист хризотилцементный плоский непресованный, типа ЛПН по ГОСТ 18124-2012 |  |  | ООО "Черноморский фиброцементный завод", 353384, Краснодарский край, г.Крымск, ул.Торговая, д.6Б. Тел. 8 (86131) 51330, 51396 E-mail chfz2018@gmail.com. chfz2018@bk.ru, Сайт http://шиферзавод.рф | Кровельный материал | 1500/1750 | 1000 | 40396 | НГ | 18/20,5/30/27/33 | Сосредоточенная нагрузка от штампа кгс не менее 150
Кровельный материал | Металлочерепица "Супер-Монтеррей" |  |  | "Завод Кровельных Материалов" (ИП Завозин Н.Г.), Крымский р-он, х. Непиль, ул. Кубанская, 16 Г, (86131) 6-64-37; 6-64-38; e-mail: zavodkrovlyazn@yandex.ru; сайт: zavodkrovlya.ru | кровельный материал | под заказ | 1130 | 25 - 45 | - | 4-5,5/м2 | определяются материалом (толщина, защитное покрытие, цвет и др.) | Срок службы до 50 лет
Кровельный материал | Металлочерепица "Каскад" |  |  | "Завод Кровельных Материалов" (ИП Завозин Н.Г.), Крымский р-он, х. Непиль, ул. Кубанская, 16 Г, (86131) 6-64-37; 6-64-38; e-mail: zavodkrovlyazn@yandex.ru; сайт: zavodkrovlya.ru | кровельный материал | под заказ | 1150 | 25 - 45 | - | 4-5,5/м2 | определяются материалом (толщина, защитное покрытие, цвет и др.) | Срок службы до 50 лет
Стеновой материал | Профнастил: ПС-08; ПС-09 |  |  | "Завод Кровельных Материалов" (ИП Завозин Н.Г.), Крымский р-он, х. Непиль, ул. Кубанская, 16 Г, (86131) 6-64-37; 6-64-38; e-mail: zavodkrovlyazn@yandex.ru; сайт: zavodkrovlya.ru | стеновой материал | под заказ | 1180 - 1210 | 8 - 9 | - | 3-4,2/м2 | определяются материалом (толщина, защитное покрытие, цвет и др.) | Срок службы до 50 лет
Стеновой и кровельный материал | Профнастил: ПК-18; ПК-20; ПК-21; ПК-24; ПК-35; |  |  | "Завод Кровельных Материалов" (ИП Завозин Н.Г.), Крымский р-он, х. Непиль, ул. Кубанская, 16 Г, (86131) 6-64-37; 6-64-38; e-mail: zavodkrovlyazn@yandex.ru; сайт: zavodkrovlya.ru | стеновой и кровельный материал | под заказ | 1060 - 1160 | 18 - 35 | - | 3-4,5/м2 | определяются материалом (толщина, защитное покрытие, цвет и др.) | Срок службы до 50 лет
Кровельный материал | Профнастил: Н-60; Н-75; Н-114 |  |  | "Завод Кровельных Материалов" (ИП Завозин Н.Г.), Крымский р-он, х. Непиль, ул. Кубанская, 16 Г, (86131) 6-64-37; 6-64-38; e-mail: zavodkrovlyazn@yandex.ru; сайт: zavodkrovlya.ru | несущий кровельный материал | под заказ | 640 - 890 | 60 - 114 | - | 7-10/м2 | определяются материалом (толщина, защитное покрытие, цвет и др.) | Срок службы до 50 лет
Облицовочный материал | Сайдинг "Корабельная доска" |  |  | "Завод Кровельных Материалов" (ИП Завозин Н.Г.), Крымский р-он, х. Непиль, ул. Кубанская, 16 Г, (86131) 6-64-37; 6-64-38; e-mail: zavodkrovlyazn@yandex.ru; сайт: zavodkrovlya.ru | облицовочный материал | под заказ | 215 | 14 | - | 4-6/м2 | определяются материалом (толщина, защитное покрытие, цвет и др.) | Срок службы до 50 лет
Металло-конструкции | Строительные металлические конструкции (здания и сооружения). |  |  | ООО"Металлпромсервис", 353389, г. Крымск, ул. М. Гречко, 44 тел. (989) 7748680, ums2007@inbox.ru | Строительные металлические конструкции | под заказ | под заказ | под заказ | НГ | до 800 т | определяется проектом | до 100 лет
Облегченные металлоконструкции Сборно разборные здания | Ангары |  |  | ООО "ОНЖ" Крымский район, с.Экономическое ул. Победы 22а тел. 8 (918) 222-22-45 8(86131) 7-48-08 9182222245@mail.ru | зернохранилища помещения под склады | под заказ |  |  |  |  | Облегченные металлоконструкции Сборно разборные здания | оцинковка лакокраска
Облегченные металлоконструкции Сборно разборные здания | Промздания |  |  | ООО "ОНЖ" Крымский район, с.Экономическое ул. Победы 22а тел. 8 (918) 222-22-45 8(86131) 7-48-08 9182222245@mail.ru | Производственные склады и т.д | под заказ |  |  |  |  | Облегченные металлоконструкции Сборно разборные здания | оцинковка лакокраска
| Сборно-разборные дома |  |  | ООО "ОНЖ" Крымский район, с.Экономическое ул. Победы 22а тел. 8 (918) 222-22-45 8(86131) 7-48-08 9182222245@mail.ru | жилые помещения | под заказ
| Спецпрофиль |  |  | ООО "ОНЖ" Крымский район, с.Экономическое ул. Победы 22а тел. 8 (918) 222-22-45 8(86131) 7-48-08 9182222245@mail.ru | использование в строительстве | под заказ | [5 empty] | металл цинк. лакокраска
Стеновой материал | Профнастил стеновой |  |  | ООО "ОНЖ" Крымский район, с.Экономическое ул. Победы 22а тел. 8 (918) 222-22-45 8(86131) 7-48-08 9182222245@mail.ru | использование в строительстве | под заказ
Кровельный материал | Профнастил кровельный |  |  | ООО "ОНЖ" Крымский район, с.Экономическое ул. Победы 22а тел. 8 (918) 222-22-45 8(86131) 7-48-08 9182222245@mail.ru | использование в строительстве | под заказ
| Гравийно-песчаная смесь (ГПС) |  |  | ИП Вербов Ю.В., г.Крымск, ул.М.Жукова, 53 +7 (918) 672-97-18 beton-krymsk@mail.ru | строительные работы
| Цементно-песчаная смесь (ЦПС) |  |  | ИП Вербов Ю.В., г.Крымск, ул.М.Жукова, 53 +7 (918) 672-97-18 beton-krymsk@mail.ru | строительные работы
| Бетон различных марок |  |  | ИП Вербов Ю.В., г.Крымск, ул.М.Жукова, 53 +7 (918) 672-97-18 beton-krymsk@mail.ru | строительные работы
| Кольца ЖБИ | КС 20.9 |  | ИП Вербов Ю.В., г.Крымск, ул.М.Жукова, 53 +7 (918) 672-97-18 beton-krymsk@mail.ru | строительные работы |  |  |  |  | 1500 кг
| Кольца ЖБИ | КС 20.6 |  | ИП Вербов Ю.В., г.Крымск, ул.М.Жукова, 53 +7 (918) 672-97-18 beton-krymsk@mail.ru | строительные работы |  |  |  |  | 1000 кг
| Кольца ЖБИ | КС 20.3 |  | ИП Вербов Ю.В., г.Крымск, ул.М.Жукова, 53 +7 (918) 672-97-18 beton-krymsk@mail.ru | строительные работы |  |  |  |  | 700 кг
| Кольца ЖБИ | КС 15.9 |  | ИП Вербов Ю.В., г.Крымск, ул.М.Жукова, 53 +7 (918) 672-97-18 beton-krymsk@mail.ru | строительные работы |  |  |  |  | 1000 кг
| Кольца ЖБИ | КС 15.6 |  | ИП Вербов Ю.В., г.Крымск, ул.М.Жукова, 53 +7 (918) 672-97-18 beton-krymsk@mail.ru | строительные работы |  |  |  |  | 700 кг
| Кольца ЖБИ | КС 15.3 |  | ИП Вербов Ю.В., г.Крымск, ул.М.Жукова, 53 +7 (918) 672-97-18 beton-krymsk@mail.ru | строительные работы |  |  |  |  | 350 кг
| Кольца ЖБИ | КС 10.9 |  | ИП Вербов Ю.В., г.Крымск, ул.М.Жукова, 53 +7 (918) 672-97-18 beton-krymsk@mail.ru | строительные работы |  |  |  |  | 750 кг
| Кольца ЖБИ | КС 10.6 |  | ИП Вербов Ю.В., г.Крымск, ул.М.Жукова, 53 +7 (918) 672-97-18 beton-krymsk@mail.ru | строительные работы |  |  |  |  | 500 кг
| Фундаментный блок стеновой | 2006-02-24 |  | ИП Вербов Ю.В., г.Крымск, ул.М.Жукова, 53 +7 (918) 672-97-18 beton-krymsk@mail.ru | строительные работы |  |  |  |  | 660 кг
| Фундаментный блок стеновой | 2006-02-12 |  | ИП Вербов Ю.В., г.Крымск, ул.М.Жукова, 53 +7 (918) 672-97-18 beton-krymsk@mail.ru | строительные работы |  |  |  |  | 346 кг
| Фундаментный блок стеновой | 2006-02-09 |  | ИП Вербов Ю.В., г.Крымск, ул.М.Жукова, 53 +7 (918) 672-97-18 beton-krymsk@mail.ru | строительные работы |  |  |  |  | 260 кг
| Фундаментный блок стеновой | 2006-02-06 |  | ИП Вербов Ю.В., г.Крымск, ул.М.Жукова, 53 +7 (918) 672-97-18 beton-krymsk@mail.ru | строительные работы |  |  |  |  | 17 кг
Нерудные материалы | Песок для строительных работ | лицензия на пользование недрами КРД 81064ТР | ГОСТ 8736-2014 | ООО "КрымскКарьерПром" 353386, г.Крымск, ул.Линейная, 85 krymsk.karerprom@bk.ru | строительные и дорожные работы |  |  |  | тонкий
Начальник управления экономики и прогнозирования администрации |  |  |  |  | Л.В.Годованец